## 明细表 (3)
篷杆、篷布、防滑链条采购明细表
序号 | 器材名称 | 规格 | 功能用途 | 主要技术指标 | 单位 | 数量
（1） | 斯太尔1292车头罩衣 | 1292车头罩衣 | 抗风沙、防雨、保护漆膜、延长塑料件老化时间 | 材料选用210D数码迷彩布，⑴拉伸强度：纵向≥1000N，横向≥850N，⑵耐光照色牢度≥4级，⑶静水压＞1500mmH2O,⑷耐低温性：零下50℃，耐折1000次无破损，⑸抗风8级，⑹车衣接口处缝纫牢固、要做防水处理，不得有渗漏、断裂现象，车衣整体与车体相符且美观、固定牢固可靠。 | 套 | 100
（2） | 东风EQ2102车头罩衣 | EQ2102车头罩衣 |  |  | 套 | 200
（3） | 延安SX2150车头罩衣 | SX2150车头罩衣 |  |  | 套 | 80
（4） | 解放CA1125J车头罩衣 | 解放CA1125J |  |  | 套 | 700
（5） | 篷布总成 | 北方奔驰ND1190 | 适用于车辆在停放和运输状态中保护车载人员和设备安全，具有防雨、防尘、防风的功能。 | 材料选用3*3PVC涤纶长丝双面涂塑布，⑴拉伸强度：纵向≥2100N/50cm，横向≥1600N/50cm，⑵阻燃性：离火6秒内自息，⑶透水性：18KPa水压，2小时后试样无渗水现象,⑷耐热性：70℃,24小时高温试验产品，不发粘，不龟裂，⑸每平方米篷布大于600g,⑹篷布接口处要粘接牢固，不得有渗漏现象，系带缝纫牢固，系带位置与蓬杆相符，⑺每套篷布需有：顶布、前档、后档、20米配绳。⑻耐低温性：零下30℃，耐折1000次无破损， | 套 | 20
（6） | 篷布 | 解放CA1122 |  |  | 套 | 100
（7） | 勇士BJ2022车头罩衣 | BJ2022 | 抗风沙、防雨、保护漆膜、延长塑料件老化时间 | 材料选用210D数码迷彩布，⑴拉伸强度：纵向≥1000N，横向≥850N，⑵耐光照色牢度≥4级，⑶静水压＞1500mmH2O,⑷耐低温性：零下50℃，耐折1000次无破损，⑸抗风8级，⑹车衣接口处缝纫牢固、要做防水处理，不得有渗漏、断裂现象，车衣整体与车体相符且美观、固定牢固可靠。 | 套 | 191
（8） | 解放CA1121J车头罩衣 | CA1121J |  |  | 套 | 350
（9） | 豪泺HOWO266车头罩衣 | 豪泺 |  |  | 套 | 120
（10） | 延安SX2190车头罩衣 | SX2190 |  |  | 套 | 48
（11） | 延安SX2300车头罩衣 | 延安SX2300 |  |  | 套 | 10
（12） | 嘉陵偏三摩托车车头罩衣 | 嘉陵 |  |  | 套 | 30
（13） | 猛士EQ2050车头罩衣 | 2050&2050V |  |  | 套
（14） | 猛士EQ2050车头罩衣 | 2050F&D |  |  | 套
（15） | 猛士EQ2050车头罩衣 | EQ2050B |  |  | 套
（16） | 勇士BJ2022车头罩衣 | BJ2022 |  |  | 套
（17） | 依维柯NJ2045 | 依维柯NJ2045 |  |  | 套 | 5
（18） | 依维柯NJ2046 | NJ2046 |  |  | 套 | 55
（19） | 篷布 | 2150 | 适用于车辆在停放和运输状态中保护车载人员和设备安全，具有防雨、防尘、防风的功能。 | 材料选用3*3PVC涤纶长丝双面涂塑布，⑴拉伸强度：纵向≥2100N/50cm，横向≥1600N/50cm，⑵阻燃性：离火6秒内自息，⑶透水性：18KPa水压，2小时后试样无渗水现象,⑷耐热性：70℃,24小时高温试验产品，不发粘，不龟裂，⑸每平方米篷布大于600g,⑹篷布接口处要粘接牢固，不得有渗漏现象，系带缝纫牢固，系带位置与蓬杆相符，⑺每套篷布需有：顶布、前档、后档、20米配绳。⑻耐低温性：零下30℃，耐折1000次无破损， | 套 | 10
（20） | 篷布 | 陕汽2150K |  |  | 套 | 39
（21） | 迷彩牛筋涂层篷布头罩 | CA1121J | 抗风沙、防雨、保护漆膜、延长塑料件老化时间 | 材料选用210D数码迷彩牛筋布，⑴拉伸强度：纬向≥1050N，经向≥1100N，⑵耐光照色牢度≥4级，⑶静水压＞1500mmH2O,⑷耐低温性：零下50℃，耐折1000次无破损，⑸抗风8级，⑹车衣接口处缝纫牢固、要做防水处理，不得有渗漏、断裂现象，车衣整体与车体相符且美观、固定牢固可靠。 | 套 | 114
（22） | 迷彩牛筋涂层篷布头罩 | 解放CA1122 |  |  | 套 | 68
（23） | 迷彩牛筋涂层篷布头罩 | 东风EQ2102 |  |  | 套 | 13
（24） | 篷布总成 | BJ2022JC软蓬 | 适用于车辆在停放和运输状态中保护车载人员和设备安全，具有防雨、防尘、防风的功能。 | 材料选用3*3PVC涤纶长丝双面涂塑布，⑴拉伸强度：纵向≥2100N/50cm，横向≥1600N/50cm，⑵阻燃性：离火6秒内自息，⑶透水性：18KPa水压，2小时后试样无渗水现象,⑷耐热性：70℃,24小时高温试验产品，不发粘，不龟裂，⑸每平方米篷布大于600g,⑹篷布接口处要粘接牢固，不得有渗漏现象，系带缝纫牢固，系带位置与蓬杆相符，⑺每套篷布需有：顶布、前档、后档、20米配绳。⑻耐低温性：零下30℃，耐折1000次无破损， | 套 | 10
（25） | 篷布总成 | EQ2050ER侦察车 |  |  | 套
（26） | 篷布总成 | NJ2046SDG5G软顶 |  |  | 套 | 20
（27） | 篷布总成 | NJ2046侦察车 |  |  | 套
（28） | 车头罩衣 | 北方奔驰ND1190 |  |  | 套 | 60
（29） | 后厢篷布 | 北京BJ2031皮卡运输车 |  |  | 套 | 3
（30） | 豪沃ZZ1167篷布 | 豪沃ZZ1167 |  |  | 套 | 31
（31） | 篷布总成 | 东风EQ2102 |  |  | 套 | 134
（32） | 篷布总成 | 豪沃10吨 |  |  | 套 | 130
（33） | 车头罩衣 | 解放CA1122 | 抗风沙、防雨、保护漆膜、延长塑料件老化时间 | 材料选用210D数码迷彩布，⑴拉伸强度：纵向≥1000N，横向≥850N，⑵耐光照色牢度≥4级，⑶静水压＞1500mmH2O,⑷耐低温性：零下50℃，耐折1000次无破损，⑸抗风8级，⑹车衣接口处缝纫牢固、要做防水处理，不得有渗漏、断裂现象，车衣整体与车体相符且美观、固定牢固可靠。 | 套 | 120
（34） | 篷布总成 | 解放CA1125 |  |  | 套 | 88
（35） | 车头罩衣 | 欧曼BJ1161J |  |  | 套 | 60
（36） | 篷布总成 | 欧曼BJ1161J |  |  | 套 | 15
（37） | 车头罩衣 | 陕汽SX2190P |  |  | 套 | 40
（38） | 车头罩衣 | 斯太尔ZZ1162 |  |  | 套 | 50
（39） | 野战维修帐蓬 |  | 方便车辆和设备的野外维修、保养，具有防风沙、防雪、防雨、保暖等功能。 | 规格尺寸：长*宽*檐高*顶高（20m*10m*3.3m*6.5m)拱形棉帐篷材料：帐篷架采用48*2镀锌管子，帐篷采用2*2涤纶帆布，⑴抗撕裂强度：经向≥3000N，纬向≥3000N，⑵静水压≥1200㎜H2O,⑶日晒色牢度≥5级，⑷抗风：8级、抗雪20cm,⑸每平方米≥310g,，⑹帐篷接口处缝纫牢固、要做防水处理，不得有渗漏、断裂现象，帐篷整体与蓬架相符且美观、固定牢固可靠 | 套 | 10
（40） | 篷布总成 | CA1121J | 适用于车辆在停放和运输状态中保护车载人员和设备安全，具有防雨、防尘、防风的功能。 | 材料选用3*3PVC涤纶长丝双面涂塑布，⑴拉伸强度：纵向≥2100N/50cm，横向≥1600N/50cm，⑵阻燃性：离火6秒内自息，⑶透水性：18KPa水压，2小时后试样无渗水现象,⑷耐热性：70℃,24小时高温试验产品，不发粘，不龟裂，⑸每平方米篷布大于600g,⑹篷布接口处要粘接牢固，不得有渗漏现象，系带缝纫牢固，系带位置与蓬杆相符，⑺每套篷布需有：顶布、前档、后档、20米配绳。⑻耐低温性：零下30℃，耐折1000次无破损， | 套 | 550
（41） | 篷布 | EQ2102 |  |  | 套 | 200
（42） | 棚布 | 延安SX2190 |  |  | 套 | 110
（43） | 篷杆 | CA1121J | 支撑篷布，方便人员及设备的运输 | 材料：纵杆1″管子，横杆：30*40*2方管⑴蓬杆支撑端头外侧周边无毛刺，各横杆宽度偏差为±5㎜，⑵支座焊接位置应保证纵杆的连接要求，焊缝外观饱满、平整，无烧穿、脱焊、漏焊、焊不透等焊接缺陷，⑶纵杆组装后活动接头伸缩灵活，外套不允许有卡死或阻滞。 | 套 | 220
（44） | 防滑链条 | 6.50-16 | 防止车辆在雪地及泥泞路面行驶车轮打滑，保障车辆及人员安全。 | 材料采用Q235圆钢，⑴8*13档，链环直径≥5.8㎜，每付重量≥10㎏⑵表面镀锌处理，镀层均匀，表面光亮，镀层厚度＞0.02㎜，,⑶抗拉强度：侧链＞14.5KN,钮链＞14KN⑷钮链表面渗碳处理，渗碳深度＞0.2㎜，⑸钮链表面淬火处理，淬火硬度HRC＞40 | 付 | 10
（45） | 防滑链条 | 9.00-20(双) | 防止车辆在雪地及泥泞路面行驶车轮打滑，保障车辆及人员安全。 | 材料采用Q235圆钢，⑴8*13档，链环直径≥6.8㎜，每付重量≥37㎏⑵表面镀锌处理，镀层均匀，表面光亮，镀层厚度＞0.02㎜，,⑶抗拉强度：侧链＞14.5KN,钮链＞14KN⑷钮链表面渗碳处理，渗碳深度＞0.2㎜，⑸钮链表面淬火处理，淬火硬度HRC＞40 | 付 | 618
（46） | 防滑链条 | 10.00-20 | 防止车辆在雪地及泥泞路面行驶车轮打滑，保障车辆及人员安全。 | 材料采用Q235圆钢，⑴9*13档，链环直径≥6.8㎜，每付重量≥21㎏⑵表面镀锌处理，镀层均匀，表面光亮，镀层厚度＞0.02㎜，,⑶抗拉强度：侧链＞14.5KN,钮链＞14KN⑷钮链表面渗碳处理，渗碳深度＞0.2㎜，⑸钮链表面淬火处理，淬火硬度HRC＞40 | 套 | 20